## 요약
물성 현황 요약 — 해석 실행 전 관문
이 파일은 data/properties/make_property_workbook.py가 생성한다 — 손으로 고치지 말고 스크립트를 다시 돌린다. 상태는 verification/check_card_ranges.py의 판정을 그대로 옮긴 것이다. 검증 = 그 값의 출처가 아닌 독립 문헌 범위 안 / 미검증 = 독립 문헌과 어긋남(사유 기록됨) / 임시값 = 독립값 없음, 보정이 움직일 대상
시트 | 검증 | 미검증 | 임시값 | 합계
기지카드_25슬롯 | 6 | 0 | 19 | 25
얀카드_38슬롯 | 9 | 3 | 26 | 38
열팽창_무응력온도 | 1 | 3 | 0 | 4
구성재_온도의존 | 11 | 34 | 0 | 45
형상_공극률 | 7 | 2 | 0 | 9
검증전용_복합재실측 | 14 | 0 | 0 | 14
M6_변경예정 | 5 | 0 | 0 | 5
합계 | 53 | 42 | 45 | 140
★ 지금 해석을 돌려도 되는가
1. '임시값'이 있다는 것 자체는 실행 금지 사유가 아니다 — 보정이 움직일 대상이며, 어느 숫자가 추정값인지 알고 돌리면 된다.
2. 실행을 막는 것은 '미검증' 중 크기가 큰 것들이다. 현재 세 가지: 얀 Xt(카드가 독립 범위의 1.6~6.0배), 기지 공극률(0 % vs 실제 19.6 %), 구성재 CTE 2개(TRS 2.34배 과대예측의 원인).
3. 얀 Xt와 공극률은 2026-08-03에 값이 결정되었다(M6_변경예정 시트). CTE는 CONFIG_V/CONFIG_P로 분리하여 처리하기로 결정되어 있다.
4. 따라서 남은 작업은 '결정된 값으로 덱을 재생성'하는 것이며, 새로운 문헌 조사가 남아 있는 것이 아니다.
5. 균열대 Gtt/Gtc가 0인 동안 얀 횡방향 모드는 메시 객관적이지 않다. 강도·손상 분포를 최종 수치로 쓰기 전에 반드시 채운다.

## 기지카드_25슬롯
물성 이름 | 기능 | 값 | 단위 | 출처 | 상태 | 비고
기지 슬롯 1 — phase id | 상 구분 (2 = 기지) | 2 | - | 물성이 아님 — 솔버 설정값 | 임시값 | 수치 파라미터. 출처를 찾을 대상이 아니며 보정이 움직인다
기지 슬롯 2 — E | 기지 탄성계수 | 350000 | MPa | Snead refs/[06]: dense CVD SiC E0 = 460 GPa with E = E0*exp(-3.57*Vp) | 검증 | 독립 범위 [300000, 460000]. 350 GPa implies 7.7 % matrix porosity, which is low but plausible for PIP; the value itself is Zhang 2022 Table 2
기지 슬롯 3 — nu | 기지 포아송비 | 0.2 | - | Snead refs/[06]: 0.14-0.20 sintered/reaction-bonded, 0.21 pure CVD | 검증 | 독립 범위 [0.14, 0.21].
기지 슬롯 4 — Xt | 기지 인장강도 (손상 개시) | 310 | MPa | Snead refs/[06] Table 7: Weibull characteristic strength of bulk CVD SiC spans 205-532 MPa across test methods | 검증 | 독립 범위 [205, 532].
기지 슬롯 5 — Xc | 기지 압축강도 (손상 개시) | 310 | MPa | same as Xt; Zhang 2022 sets them equal | 검증 | 독립 범위 [205, 532].
기지 슬롯 6 — At | 인장 연화계수 (Gm_t<=0일 때만 사용) | 0 | - | 물성이 아님 — 솔버 설정값 | 임시값 | 수치 파라미터. 출처를 찾을 대상이 아니며 보정이 움직인다
기지 슬롯 7 — Ac | 압축 연화계수 (Gm_c<=0일 때만 사용) | 0 | - | 물성이 아님 — 솔버 설정값 | 임시값 | 수치 파라미터. 출처를 찾을 대상이 아니며 보정이 움직인다
기지 슬롯 8 — dmax_t | 인장 손상 상한 (수치 캡) | 0.9 | - | numerical cap, not a material property | 임시값 | retuned from 0.99 to 0.90
기지 슬롯 9 — dmax_c | 압축 손상 상한 (수치 캡) | 0.9 | - | 물성이 아님 — 솔버 설정값 | 임시값 | 수치 파라미터. 출처를 찾을 대상이 아니며 보정이 움직인다
기지 슬롯 10 — eta | 점성 정규화 시간상수 | 0.05 | - | viscous regularisation, not a material property | 임시값 | retuned
기지 슬롯 11 — max_djump | 1증분 손상 도약 허용치 | 0.1 | - | 물성이 아님 — 솔버 설정값 | 임시값 | 수치 파라미터. 출처를 찾을 대상이 아니며 보정이 움직인다
기지 슬롯 12 — freeze_step | 손상 동결 스텝 번호 | 3 | - | 물성이 아님 — 솔버 설정값 | 임시값 | 수치 파라미터. 출처를 찾을 대상이 아니며 보정이 움직인다
기지 슬롯 13 — min_PNEWDT | UMAT이 요구할 수 있는 최소 증분비 | 0.25 | - | 물성이 아님 — 솔버 설정값 | 임시값 | 수치 파라미터. 출처를 찾을 대상이 아니며 보정이 움직인다
기지 슬롯 14 — enable | 손상 on/off | 1 | - | 물성이 아님 — 솔버 설정값 | 임시값 | 수치 파라미터. 출처를 찾을 대상이 아니며 보정이 움직인다
기지 슬롯 15 — Gm_t | 기지 인장 파괴에너지 (균열대 정규화) | 0.031 | N/mm | Snead refs/[06] KIc = 3.2-3.5 MPa.m^0.5 converted at OUR E = 350 GPa | 검증 | 독립 범위 [0.0293, 0.035].
기지 슬롯 16 — Gm_c | 기지 압축 파괴에너지 | 0.031 | N/mm | same conversion | 검증 | 독립 범위 [0.0293, 0.035].
기지 슬롯 17 — SY0 | 기지 항복응력 (수치 장치) | 250 | MPa | no independent value: SiC is brittle and the plasticity is a numerical device, not a measured yield point | 임시값 | calibration knob; 250 MPa is 81 % of Xt = 310
기지 슬롯 18 — HISO | 선형 등방경화 계수 | 100000 | MPa | no independent value: linear isotropic hardening of a brittle ceramic is a numerical device with no measured counterpart | 임시값 | calibration knob, paired with SY0
기지 슬롯 19 — cut_trigger | 선제 컷백 발동값 | 1.15 | - | 물성이 아님 — 솔버 설정값 | 임시값 | 수치 파라미터. 출처를 찾을 대상이 아니며 보정이 움직인다
기지 슬롯 20 — cut_safety | 컷백 안전계수 | 0.75 | - | 물성이 아님 — 솔버 설정값 | 임시값 | 수치 파라미터. 출처를 찾을 대상이 아니며 보정이 움직인다
기지 슬롯 21 — cut_maxfac | 컷백 최대 축소비 | 0.5 | - | 물성이 아님 — 솔버 설정값 | 임시값 | 수치 파라미터. 출처를 찾을 대상이 아니며 보정이 움직인다
기지 슬롯 22 — CARD KEY | ★ 카드 오배치 가드 (반드시 30.0) | 30 | - | 물성이 아님 — 솔버 설정값 | 임시값 | 수치 파라미터. 출처를 찾을 대상이 아니며 보정이 움직인다
기지 슬롯 23 — reserved | 예비 슬롯 | 0 | - | 물성이 아님 — 솔버 설정값 | 임시값 | 수치 파라미터. 출처를 찾을 대상이 아니며 보정이 움직인다
기지 슬롯 24 — HSMO | sign(I1) 불연속 tanh 평활화 폭 | 0.1 | - | 물성이 아님 — 솔버 설정값 | 임시값 | 수치 파라미터. 출처를 찾을 대상이 아니며 보정이 움직인다
기지 슬롯 25 — NSTATV key | 상태변수 개수 가드 | 32 | - | 물성이 아님 — 솔버 설정값 | 임시값 | 수치 파라미터. 출처를 찾을 대상이 아니며 보정이 움직인다

## 얀카드_38슬롯
물성 이름 | 기능 | 값 | 단위 | 출처 | 상태 | 비고
얀 슬롯 1 — phase id | 상 구분 (1 = 얀) | 1 | - | 물성이 아님 — 솔버 설정값 | 임시값 | 수치 파라미터. 출처를 찾을 대상이 아니며 보정이 움직인다
얀 슬롯 2 — E1 | 얀 축방향 탄성계수 (섬유방향) | 254967.2 | MPa | Zhang 2022 Table 1(T300) + Table 2(SiC)를 Chamis 강성식·Schapery CTE식으로 균질화. Vf(얀 내부)=0.79194. micromech_check.py가 12개 상수를 최대 0.142 % 오차로 재현 | 검증 | 구성재에서 유도된 값. 카드에 손으로 적은 숫자가 아니다
얀 슬롯 3 — E2 | 얀 횡방향 탄성계수 | 44321.74 | MPa | Zhang 2022 Table 1(T300) + Table 2(SiC)를 Chamis 강성식·Schapery CTE식으로 균질화. Vf(얀 내부)=0.79194. micromech_check.py가 12개 상수를 최대 0.142 % 오차로 재현 | 검증 | 구성재에서 유도된 값. 카드에 손으로 적은 숫자가 아니다
얀 슬롯 4 — E3 | 얀 횡방향 탄성계수 (=E2, 횡등방) | 44321.74 | MPa | Zhang 2022 Table 1(T300) + Table 2(SiC)를 Chamis 강성식·Schapery CTE식으로 균질화. Vf(얀 내부)=0.79194. micromech_check.py가 12개 상수를 최대 0.142 % 오차로 재현 | 검증 | 구성재에서 유도된 값. 카드에 손으로 적은 숫자가 아니다
얀 슬롯 5 — nu12 | 축-횡 포아송비 | 0.247516386 | - | Zhang 2022 Table 1(T300) + Table 2(SiC)를 Chamis 강성식·Schapery CTE식으로 균질화. Vf(얀 내부)=0.79194. micromech_check.py가 12개 상수를 최대 0.142 % 오차로 재현 | 검증 | 구성재에서 유도된 값. 카드에 손으로 적은 숫자가 아니다
얀 슬롯 6 — nu13 | 축-횡 포아송비 (=nu12) | 0.247516386 | - | Zhang 2022 Table 1(T300) + Table 2(SiC)를 Chamis 강성식·Schapery CTE식으로 균질화. Vf(얀 내부)=0.79194. micromech_check.py가 12개 상수를 최대 0.142 % 오차로 재현 | 검증 | 구성재에서 유도된 값. 카드에 손으로 적은 숫자가 아니다
얀 슬롯 7 — nu23 | 횡-횡 포아송비 | 0.395813581 | - | Zhang 2022 Table 1(T300) + Table 2(SiC)를 Chamis 강성식·Schapery CTE식으로 균질화. Vf(얀 내부)=0.79194. micromech_check.py가 12개 상수를 최대 0.142 % 오차로 재현 | 검증 | 구성재에서 유도된 값. 카드에 손으로 적은 숫자가 아니다
얀 슬롯 8 — G12 | 축-횡 전단탄성계수 | 26431.52 | MPa | Zhang 2022 Table 1(T300) + Table 2(SiC)를 Chamis 강성식·Schapery CTE식으로 균질화. Vf(얀 내부)=0.79194. micromech_check.py가 12개 상수를 최대 0.142 % 오차로 재현 | 검증 | 구성재에서 유도된 값. 카드에 손으로 적은 숫자가 아니다
얀 슬롯 9 — G13 | 축-횡 전단탄성계수 (=G12) | 26431.52 | MPa | Zhang 2022 Table 1(T300) + Table 2(SiC)를 Chamis 강성식·Schapery CTE식으로 균질화. Vf(얀 내부)=0.79194. micromech_check.py가 12개 상수를 최대 0.142 % 오차로 재현 | 검증 | 구성재에서 유도된 값. 카드에 손으로 적은 숫자가 아니다
얀 슬롯 10 — G23 | 횡-횡 전단탄성계수 | 15876.67 | MPa | Zhang 2022 Table 1(T300) + Table 2(SiC)를 Chamis 강성식·Schapery CTE식으로 균질화. Vf(얀 내부)=0.79194. micromech_check.py가 12개 상수를 최대 0.142 % 오차로 재현 | 검증 | 구성재에서 유도된 값. 카드에 손으로 적은 숫자가 아니다
얀 슬롯 11 — Xt | 얀 축방향 인장강도 (섬유 파단) | 2835 | MPa | refs/[08] Sauder, Lamon & Pailler, Compos. Sci. Technol. 62 (2002) 499 Table 1 MEASURED T300 single filaments: sigma_R = 2107 MPa at 24 C and 2292 MPa at 1000 C on a 50 mm gauge, giving Vf*sigma_R = 1669-1815 MPa. The same table's Weibull parameters, evaluated at the RVE's own aligned fibre volume of 1.063 mm^3, give 475-745 MPa. refs/[10] Yang, J. Eur. Ceram. Soc. 37 (2017) 1281 Table 2 uses those same Weibull values as the fibre strength in a 2D C/SiC strength model | 미검증 | 독립 범위 [475, 1815]. the card is 1.6x the highest independent value and 6.0x the lowest. The rule-of-mixtures composite bound it implies is 706 MPa against a measured 248-259 MPa, so this is the M6 calibration target, not a tolerable deviation. Left in the SHIPPED deck because that deck is the audited artefact; M6 replaces it
얀 슬롯 12 — Xc | 얀 축방향 압축강도 (좌굴·kinking) | 1956 | MPa | no independent compressive strength for T300 filaments was found | 임시값 | rule of mixtures Vf*2470 from Zhang 2022 Table 1
얀 슬롯 13 — Yt | 얀 횡방향 인장강도 (기지 균열) | 80 | MPa | no C/SiC tow transverse tensile strength found. Ge refs/[24] gives 70 MPa but for a PHENOLIC matrix; Shi refs/[31] gives 36.5 MPa but for the COMPOSITE, not a tow | 임시값 | CALIBRATION_GUIDE lists this as a main knob
얀 슬롯 14 — Yc | 얀 횡방향 압축강도 | 350 | MPa | no C/SiC tow transverse compressive strength found; Ge refs/[24] gives 170 MPa for a phenolic matrix | 임시값 | CALIBRATION_GUIDE lists this as a main knob
얀 슬롯 15 — S12 | 면내 전단강도 | 120 | MPa | no tow-level shear strength found. Composite-level in-plane shear is 125.7 MPa (Yang refs/[27]) and 144.1 MPa (Yan refs/[35]), but for a 2D weave those load the tows AXIALLY, so they do not bound the tow's own shear strength | 임시값 | CALIBRATION_GUIDE lists this as a main knob
얀 슬롯 16 — S13 | 면내 전단강도 (=S12) | 120 | MPa | 미분류 | 임시값
얀 슬롯 17 — S23 | 면외 전단강도 | 100 | MPa | no independent value; Ge refs/[24] gives 46 MPa for a phenolic matrix | 임시값 | CALIBRATION_GUIDE lists this as a main knob
얀 슬롯 18 — A1t | 축방향 인장 연화계수 (G1t<=0일 때) | 2 | - | 물성이 아님 — 솔버 설정값 | 임시값 | 수치 파라미터. 출처를 찾을 대상이 아니며 보정이 움직인다
얀 슬롯 19 — A1c | 축방향 압축 연화계수 | 2 | - | 물성이 아님 — 솔버 설정값 | 임시값 | 수치 파라미터. 출처를 찾을 대상이 아니며 보정이 움직인다
얀 슬롯 20 — Att | 횡방향 인장 연화계수 | 2 | - | 물성이 아님 — 솔버 설정값 | 임시값 | 수치 파라미터. 출처를 찾을 대상이 아니며 보정이 움직인다
얀 슬롯 21 — Atc | 횡방향 압축 연화계수 | 2 | - | 물성이 아님 — 솔버 설정값 | 임시값 | 수치 파라미터. 출처를 찾을 대상이 아니며 보정이 움직인다
얀 슬롯 22 — dmax_1 | 축방향 손상 상한 (수치 캡) | 0.9 | - | 물성이 아님 — 솔버 설정값 | 임시값 | 수치 파라미터. 출처를 찾을 대상이 아니며 보정이 움직인다
얀 슬롯 23 — dmax_t | 횡방향 손상 상한 (수치 캡) | 0.9 | - | 물성이 아님 — 솔버 설정값 | 임시값 | 수치 파라미터. 출처를 찾을 대상이 아니며 보정이 움직인다
얀 슬롯 24 — eta | 점성 정규화 시간상수 | 0.05 | - | 물성이 아님 — 솔버 설정값 | 임시값 | 수치 파라미터. 출처를 찾을 대상이 아니며 보정이 움직인다
얀 슬롯 25 — max_djump | 1증분 손상 도약 허용치 | 0.1 | - | 물성이 아님 — 솔버 설정값 | 임시값 | 수치 파라미터. 출처를 찾을 대상이 아니며 보정이 움직인다
얀 슬롯 26 — freeze | 손상 동결 스텝 | 3 | - | 물성이 아님 — 솔버 설정값 | 임시값 | 수치 파라미터. 출처를 찾을 대상이 아니며 보정이 움직인다
얀 슬롯 27 — min_PNEWDT | 최소 증분비 | 0.25 | - | 물성이 아님 — 솔버 설정값 | 임시값 | 수치 파라미터. 출처를 찾을 대상이 아니며 보정이 움직인다
얀 슬롯 28 — enable | 손상 on/off | 1 | - | 물성이 아님 — 솔버 설정값 | 임시값 | 수치 파라미터. 출처를 찾을 대상이 아니며 보정이 움직인다
얀 슬롯 29 — cut_trigger | 선제 컷백 발동값 | 1.15 | - | 물성이 아님 — 솔버 설정값 | 임시값 | 수치 파라미터. 출처를 찾을 대상이 아니며 보정이 움직인다
얀 슬롯 30 — cut_safety | 컷백 안전계수 | 0.75 | - | 물성이 아님 — 솔버 설정값 | 임시값 | 수치 파라미터. 출처를 찾을 대상이 아니며 보정이 움직인다
얀 슬롯 31 — cut_maxfac | 컷백 최대 축소비 | 0.5 | - | 물성이 아님 — 솔버 설정값 | 임시값 | 수치 파라미터. 출처를 찾을 대상이 아니며 보정이 움직인다
얀 슬롯 32 — G1t | 축방향 인장 파괴에너지 | 12.5 | N/mm | Ge refs/[24] Table 3, but that table is carbon/PHENOLIC | 미검증 | fibre-dominated mode and both materials use T300, so the transfer is arguable; recorded in data/properties/yarn_fracture_energy.py
얀 슬롯 33 — G1c | 축방향 압축 파괴에너지 | 12.5 | N/mm | Ge refs/[24] Table 3, the same carbon/PHENOLIC table that supplies G1t | 미검증 | fibre-dominated and both materials use T300; same reasoning as G1t
얀 슬롯 34 — Gtt | 횡방향 인장 파괴에너지 (0 = 균열대 비활성) | 0 | N/mm | 0 disables the crack band. A sourced value now exists -- Shi refs/[31] 0.107 N/mm on 2D plain weave C/SiC -- but the card has not been regenerated | 임시값 | see data/properties/yarn_fracture_energy.py
얀 슬롯 35 — Gtc | 횡방향 압축 파괴에너지 (0 = 균열대 비활성) | 0 | N/mm | 0 disables the crack band; no transverse compressive fracture energy for C/SiC exists in the literature searched | 임시값 | see data/properties/yarn_fracture_energy.py
얀 슬롯 36 — X_PO | 섬유 인발 응력 (혼합 연화법칙) | 700 | MPa | pull-out parameter of the mixed softening law; no measurement | 임시값 | roughly 0.25*Xt; CALIBRATION_GUIDE knob
얀 슬롯 37 — rF | 선형→지수 전이점 | 3 | - | linear-to-exponential transition; no measurement | 임시값 | knob
얀 슬롯 38 — K1 | 선형 연화 기울기 | 8000 | MPa | linear softening slope; no measurement | 임시값 | knob

## 열팽창_무응력온도
물성 이름 | 기능 | 값 | 단위 | 출처 | 상태 | 비고
기지 alpha | 기지 열팽창 — TRS를 만드는 항 | 4.5e-06 | 1/K | Snead refs/[06]: mean CTE over 298-1273 K = 4.4e-6/K, stated in the handbook summary; our correlation reproduces 4.397e-6 | 검증 | 독립 범위 [4.2e-06, 4.6e-06].
얀 alpha1 (축) | 얀 축방향 열팽창 | 1.070926e-06 | 1/K | Schapery homogenisation of a fibre whose axial CTE is -0.3e-6 (Zhang 2022 Table 1). Pradere refs/[07] measured 1.6-2.1e-6 as a MEAN to 2500 K on ex-PAN and pitch fibres, and our own secant of PANEX 33 over 23-1050 C gives +1.237e-6 against the card's -0.3e-6 | 미검증 | different fibre grade and a different reference convention; the disagreement is real and is why constituent CTE is a sensitivity parameter. It pushes TRS in the direction of the 2.34x over-prediction
얀 alpha2 = alpha3 (횡) | 얀 횡방향 열팽창 | 3.324909e-06 | 1/K | Pradere refs/[07] abstract: mean transverse CTE of carbon fibres is 5e-6 to 10e-6 /K. The card's fibre value 3.1e-6 is BELOW that band, and our PANEX 33 secant gives 5.630e-6 | 미검증 | the yarn value 3.32e-6 follows from the fibre 3.1e-6, so it inherits the deviation. Flagged as a sensitivity parameter, not corrected, because the card is Zhang's own verified T300 set
*Expansion, zero= | 무응력 온도 — 물성 가정이지 솔버 설정이 아니다 | 1050 | degC | Zhang 2022 공정온도. trs_configuration.py가 CONFIG_V=1050, CONFIG_P=782로 분리 | 미검증 | CONFIG_V는 논문 재현용으로 1050 유지(TRS 2.34배를 그대로 보고), CONFIG_P는 XRD를 재현하는 782를 이분법으로 푼 값(=보정값)

## 구성재_온도의존
물성 이름 | 기능 | 값 | 단위 | 출처 | 상태 | 비고
T300 섬유 E1 @ 23 C | 축방향 탄성계수 | 230000 | MPa | Zhang 2022 Table 1 + Ge 2018 Table 2 (RT anchor) | 검증 | 공정: -
T300 섬유 E2 @ 23 C | 횡방향 탄성계수 | 40000 | MPa | Zhang 2022 Table 1 + Ge 2018 Table 2 (RT anchor) | 검증 | 공정: -
T300 섬유 Xt @ 23 C | 인장강도 | 3580 | MPa | Zhang 2022 Table 1 + Ge 2018 Table 2 (RT anchor) | 검증 | 공정: -
T300 섬유 Xc @ 23 C | 압축강도 | 2470 | MPa | Zhang 2022 Table 1 + Ge 2018 Table 2 (RT anchor) | 검증 | 공정: -
T300 섬유 alpha1 @ 23 C | 축방향 열팽창계수(할선) | -3e-07 | 1/K | Zhang 2022 Table 1 + Ge 2018 Table 2 (RT anchor) | 검증 | 공정: -
T300 섬유 alpha2 @ 23 C | 횡방향 열팽창계수(할선) | 3.1e-06 | 1/K | Zhang 2022 Table 1 + Ge 2018 Table 2 (RT anchor) | 검증 | 공정: -
T300 섬유 k2 @ 23 C | 횡방향 열전도율 | 0.001 | W/(mm.K) | Zhang 2022 Table 1 + Ge 2018 Table 2 (RT anchor) | 검증 | 공정: -
T300 섬유 E1 @ 500 C | 축방향 탄성계수 | 228317.4 | MPa | see eval_correlations.py | 미검증 | 공정: -
T300 섬유 E2 @ 500 C | 횡방향 탄성계수 | 40000 | MPa | see eval_correlations.py | 미검증 | 공정: -
T300 섬유 Xt @ 500 C | 인장강도 | 3733.3 | MPa | see eval_correlations.py | 미검증 | 공정: -
T300 섬유 Xc @ 500 C | 압축강도 | 2575.8 | MPa | see eval_correlations.py | 미검증 | 공정: -
T300 섬유 alpha1 @ 500 C | 축방향 열팽창계수(할선) | 2.978873e-07 | 1/K | see eval_correlations.py | 미검증 | 공정: -
T300 섬유 alpha2 @ 500 C | 횡방향 열팽창계수(할선) | 3.035128e-06 | 1/K | see eval_correlations.py | 미검증 | 공정: -
T300 섬유 k1 @ 500 C | 축방향 열전도율 | 0.04571984 | W/(mm.K) | see eval_correlations.py ‖ ★ 미해결 충돌: k1은 Pradere 46-72 vs refs/[17],[22] 8 W/(m.K), 6-9배. 민감도 케이스로 들고 간다(conductivity_bounds.py) | 미검증 | 공정: -
T300 섬유 k2 @ 500 C | 횡방향 열전도율 | 0.001 | W/(mm.K) | see eval_correlations.py | 미검증 | 공정: -
T300 섬유 cp @ 500 C | 비열 — 열전달 해석 입력 | 1438651000 | mJ/(t.K) | see eval_correlations.py | 미검증 | 공정: -
T300 섬유 rho @ 500 C | 밀도 | 1.75e-09 | t/mm^3 | see eval_correlations.py | 미검증 | 공정: -
T300 섬유 E1 @ 1000 C | 축방향 탄성계수 | 226550 | MPa | see eval_correlations.py | 미검증 | 공정: -
T300 섬유 E2 @ 1000 C | 횡방향 탄성계수 | 40000 | MPa | see eval_correlations.py | 미검증 | 공정: -
T300 섬유 Xt @ 1000 C | 인장강도 | 3894.3 | MPa | see eval_correlations.py | 미검증 | 공정: -
T300 섬유 Xc @ 1000 C | 압축강도 | 2686.9 | MPa | see eval_correlations.py | 미검증 | 공정: -
T300 섬유 alpha1 @ 1000 C | 축방향 열팽창계수(할선) | 6.02277e-07 | 1/K | see eval_correlations.py | 미검증 | 공정: -
T300 섬유 alpha2 @ 1000 C | 횡방향 열팽창계수(할선) | 2.967128e-06 | 1/K | see eval_correlations.py | 미검증 | 공정: -
T300 섬유 k1 @ 1000 C | 축방향 열전도율 | 0.07156605 | W/(mm.K) | see eval_correlations.py ‖ ★ 미해결 충돌: k1은 Pradere 46-72 vs refs/[17],[22] 8 W/(m.K), 6-9배. 민감도 케이스로 들고 간다(conductivity_bounds.py) | 미검증 | 공정: -
T300 섬유 k2 @ 1000 C | 횡방향 열전도율 | 0.001 | W/(mm.K) | see eval_correlations.py | 미검증 | 공정: -
T300 섬유 cp @ 1000 C | 비열 — 열전달 해석 입력 | 2251945000 | mJ/(t.K) | see eval_correlations.py | 미검증 | 공정: -
T300 섬유 rho @ 1000 C | 밀도 | 1.75e-09 | t/mm^3 | see eval_correlations.py | 미검증 | 공정: -
SiC 기지 E @ 23 C | 탄성계수 | 350000 | MPa | Zhang 2022 Table 2 (RT anchor) | 검증 | 공정: PIP
SiC 기지 Xt @ 23 C | 인장강도 | 310 | MPa | Zhang 2022 Table 2 (RT anchor) | 검증 | 공정: PIP
SiC 기지 Xc @ 23 C | 압축강도 | 310 | MPa | Zhang 2022 Table 2 (RT anchor) | 검증 | 공정: PIP
SiC 기지 alpha @ 23 C | 열팽창계수(할선) | 4.5e-06 | 1/K | Zhang 2022 Table 2 (RT anchor) | 검증 | 공정: PIP
SiC 기지 E @ 500 C | 탄성계수 | 343563.2 | MPa | see eval_correlations.py | 미검증 | 공정: PIP
SiC 기지 Xt @ 500 C | 인장강도 | 310.8 | MPa | see eval_correlations.py | 미검증 | 공정: PIP
SiC 기지 Xc @ 500 C | 압축강도 | 310.8 | MPa | see eval_correlations.py | 미검증 | 공정: PIP
SiC 기지 alpha @ 500 C | 열팽창계수(할선) | 5.034474e-06 | 1/K | see eval_correlations.py | 미검증 | 공정: PIP
SiC 기지 k @ 500 C | 열전도율 | 0.118792 | W/(mm.K) | Snead Eq.12 = 단결정 상한. ★ 입력으로 사용 불가가 증명됨 — conductivity_bounds.py | 미검증 | 공정: PIP
SiC 기지 cp @ 500 C | 비열 — 열전달 해석 입력 | 1116461000 | mJ/(t.K) | see eval_correlations.py | 미검증 | 공정: PIP
SiC 기지 rho @ 500 C | 밀도 | 3.21e-09 | t/mm^3 | see eval_correlations.py | 미검증 | 공정: PIP
SiC 기지 E @ 1000 C | 탄성계수 | 332131.2 | MPa | see eval_correlations.py | 미검증 | 공정: PIP
SiC 기지 Xt @ 1000 C | 인장강도 | 328.5 | MPa | see eval_correlations.py | 미검증 | 공정: PIP
SiC 기지 Xc @ 1000 C | 압축강도 | 328.5 | MPa | see eval_correlations.py | 미검증 | 공정: PIP
SiC 기지 alpha @ 1000 C | 열팽창계수(할선) | 5.103451e-06 | 1/K | see eval_correlations.py | 미검증 | 공정: PIP
SiC 기지 k @ 1000 C | 열전도율 | 0.07316319 | W/(mm.K) | Snead Eq.12 = 단결정 상한. ★ 입력으로 사용 불가가 증명됨 — conductivity_bounds.py | 미검증 | 공정: PIP
SiC 기지 cp @ 1000 C | 비열 — 열전달 해석 입력 | 1257702000 | mJ/(t.K) | see eval_correlations.py | 미검증 | 공정: PIP
SiC 기지 rho @ 1000 C | 밀도 | 3.21e-09 | t/mm^3 | see eval_correlations.py | 미검증 | 공정: PIP

## 형상_공극률
물성 이름 | 기능 | 값 | 단위 | 출처 | 상태 | 비고
V_RVE | RVE 경계상자 체적 — 드라이버 반력을 응력으로 바꾸는 제수 | 5.39 | mm^3 | 메시 형상 (3.5 x 3.5 x 0.44) | 검증 | sigma = +RF/V. 패치시험이 2.36e-08로 확인(§3.8-1a)
V_yarn / V_RVE | 얀 체적분율 | 0.4982 | - | 메시에서 직접 계산 | 검증 | 섬유 체적분율 39.5 %로 환산되어 논문의 '약 40 %'와 일치
Vf (얀 내부) | 얀 안의 섬유 체적분율 | 0.7919398 | - | 카드 E1에서 역산: (Em-E1)/(Em-Ef1) | 검증 | 이 하나의 Vf로 얀 상수 12개가 전부 재현된다(micromech_check.py)
요소 수 | C3D4 요소 개수 | 26452 | - | 메시 | 검증 | 탐색용 거친 메시. 메시 수렴성 검증은 미수행(미결 항목 4)
★ 공극률 Vp (실제 재료) | 복합재 총 공극률 | 0.1962617 | - | refs/[10] Yang의 rho=2.0 g/cm3, Vf=40 %에서 역산. 같은 산식이 refs/[36]의 발표값 17.0 %를 0.03 % 오차로 재현 | 검증 | refs/[43]의 13 %는 자기 밀도와 불일치(열린 공극으로 추정) — 사용하지 않음
★ 공극률 Vp (우리 RVE) | 메시가 실제로 담고 있는 공극 | 0 | - | 메시가 100 % 충전(filled cell) | 미검증 | ★ 없는 SiC를 20.2 %p 채우고 있다. 강성 과대예측의 정체
★ 기지 강하계수 | 공극을 카드로 흉내내는 계수 | 0.6088847 | - | 1 - Vp/(1-Vy). 병렬합에서 체적 삭제와 계수 축소는 동일 | 검증 | E·k·rho에만 적용. alpha와 강도에는 적용하지 않는다. Snead 7.7 %(마이크로공극)와 중첩 금지
섬유 분율 (우리 RVE) | 상 구성 대조 | 0.3945444 | - | 0.4982 x 0.79194 | 검증 | 실제 40.0 %와 0.5 %p 차 — 메시는 보강재에 대해 옳다
기지 분율 (우리 RVE) | 상 구성 대조 | 0.6054556 | - | 0.4982 x 0.20806 + 0.5018 | 미검증 | 실제 40.4 % 대비 +20.2 %p. 셀에서 가장 단단한 상이 과다

## 검증전용_복합재실측
물성 이름 | 기능 | 값 | 단위 | 출처 | 상태 | 비고
복합재 탄성계수 (refs/[10] Yang Table 1) | L2 검증 목표 — 카드 입력 금지 | 128.7 | GPa | refs/[10] Yang Table 1 | 검증 | ★ 측정 규약: initial tangent. 규약이 다른 값을 섞으면 2배가 틀린다
복합재 탄성계수 (refs/[10] Yang Table 1) | L2 검증 목표 — 카드 입력 금지 | 152.3 | GPa | refs/[10] Yang Table 1 | 검증 | ★ 측정 규약: initial tangent. 규약이 다른 값을 섞으면 2배가 틀린다
복합재 탄성계수 (refs/[10] Yang Table 1) | L2 검증 목표 — 카드 입력 금지 | 172.7 | GPa | refs/[10] Yang Table 1 | 검증 | ★ 측정 규약: initial tangent. 규약이 다른 값을 섞으면 2배가 틀린다
복합재 탄성계수 (refs/[10] Yang Table 1) | L2 검증 목표 — 카드 입력 금지 | 169.1 | GPa | refs/[10] Yang Table 1 | 검증 | ★ 측정 규약: initial tangent. 규약이 다른 값을 섞으면 2배가 틀린다
복합재 탄성계수 (refs/[43] Mei Table I) | L2 검증 목표 — 카드 입력 금지 | 70 | GPa | refs/[43] Mei Table I | 검증 | ★ 측정 규약: unstated chord. 규약이 다른 값을 섞으면 2배가 틀린다
복합재 인장강도 @ 23 C | M1 보정 목표 — 카드 입력 금지 | 128.45 | MPa | Zhang 2022 Table 3 | 검증 | 이 값으로 카드를 맞추면 예측이 아니라 보정이 된다
복합재 인장강도 @ 500 C | M1 보정 목표 — 카드 입력 금지 | 179.42 | MPa | Zhang 2022 Table 3 | 검증 | 이 값으로 카드를 맞추면 예측이 아니라 보정이 된다
복합재 인장강도 @ 1000 C | M1 보정 목표 — 카드 입력 금지 | 199.15 | MPa | Zhang 2022 Table 3 | 검증 | 이 값으로 카드를 맞추면 예측이 아니라 보정이 된다
복합재 인장강도 (refs/[43] Mei) | 검증 전용 — 카드 입력 금지 | 248 | MPa | 문헌 실측 | 검증 | 2D C/SiC, 아르곤 50사이클 후 98.90 % 유지
복합재 인장강도 (refs/[03] Zhang2012) | 검증 전용 — 카드 입력 금지 | 259.3 | MPa | 문헌 실측 | 검증 | as-received
복합재 인장강도 (refs/[10] Yang, 1000 C) | 검증 전용 — 카드 입력 금지 | 268.2 | MPa | 문헌 실측 | 검증 | 초기접선 172.7 GPa와 같은 시편
복합재 파단변형률 (refs/[10], 1000 C) | 검증 전용 — 카드 입력 금지 | 0.32 | % | 문헌 실측 | 검증 | ★ M5가 멈춘 0.3318 %와 사실상 일치
복합재 TRS (XRD, refs/[15]) | 검증 전용 — 카드 입력 금지 | 114.7 | MPa | 문헌 실측 | 검증 | 3D 브레이드 — 본 연구는 2D. 이전 한계 명시
복합재 열전도율 (refs/[12]) | 검증 전용 — 카드 입력 금지 | 6.29 | W/(m.K) | 문헌 실측 | 검증 | Snead 기지 k가 입력 불가임을 증명한 판정값

## M6_변경예정
물성 이름 | 기능 | 값 | 단위 | 출처 | 상태 | 비고
얀 Xt @ 23 C (제안) | 축방향 인장강도 — 복합재 강도 상한을 정하는 유일한 knob | 474.7 | MPa | refs/[08] Sauder Table 1 Weibull(m, sigma_0 @ 1 mm^3)를 RVE의 하중방향 섬유 체적 1.063 mm^3에서 평가 | 검증 | 구간 [475, 516] MPa의 하한에서 시작. 현재 카드 2835는 이 값의 5.97배
얀 Xt @ 500 C (제안) | 축방향 인장강도 — 복합재 강도 상한을 정하는 유일한 knob | 581.4 | MPa | refs/[08] Sauder Table 1 Weibull(m, sigma_0 @ 1 mm^3)를 RVE의 하중방향 섬유 체적 1.063 mm^3에서 평가 | 검증 | 구간 [581, 628] MPa의 하한에서 시작. 현재 카드 2835는 이 값의 4.88배
얀 Xt @ 1000 C (제안) | 축방향 인장강도 — 복합재 강도 상한을 정하는 유일한 knob | 694.4 | MPa | refs/[08] Sauder Table 1 Weibull(m, sigma_0 @ 1 mm^3)를 RVE의 하중방향 섬유 체적 1.063 mm^3에서 평가 | 검증 | 구간 [694, 745] MPa의 하한에서 시작. 현재 카드 2835는 이 값의 4.08배
기지 E (제안) | 공극률 반영 후 기지 탄성계수 | 213109.6 | MPa | 350 000 x 0.6089 (강하계수) | 검증 | M5 초기접선 235.2 → 170.0 GPa, refs/[10] 실측 172.7과 1.6 % 차
얀 Gtt (제안) | 횡방향 인장 파괴에너지 — 0이면 균열대 비활성 | 0.107 | N/mm | Shi refs/[31], 2D 평직 C/SiC | 검증 | 카드는 아직 0. 덱 재생성 필요(yarn_fracture_energy.py)