## 물성전체
C/SiC 평직 복합재 UMAT 물성 대장
재현 대상: Zhang et al. 2022, Ceram. Int. 48:3109-3124
상태 구분 ¦ 검증완료: 논문 직접 인용 또는 유도 후 수치 재검증 완료 ¦ 보정값: 논문에 없어 Table 3 에 맞춰 역보정 ¦ 임시값: 논문에 없고 미보정 ¦ 수치설정: 물성이 아닌 수치해석 파라미터 ¦ 미검증: 논문과 다르며 영향 미확인
구분 | 물성 이름 | 기능 | 값 | 단위 | 출처 | 상태 | 비고
A. T300 섬유 (논문 Table 1)
A | Ef1 | 섬유 축(1)방향 탄성계수 | 230 | GPa | Zhang et al. 2022, Ceram. Int. 48:3109-3124 Table 1 [34,35] | 검증완료 | 논문 직접 인용
A | Ef2 | 섬유 횡(2,3)방향 탄성계수 | 40 | GPa | Zhang et al. 2022, Ceram. Int. 48:3109-3124 Table 1 | 검증완료 | 논문 직접 인용
A | Gf12 | 섬유 면내 전단탄성계수 | 24 | GPa | Zhang et al. 2022, Ceram. Int. 48:3109-3124 Table 1 | 검증완료 | 논문 직접 인용
A | Gf23 | 섬유 횡방향 전단탄성계수 | 14.3 | GPa | Zhang et al. 2022, Ceram. Int. 48:3109-3124 Table 1 | 검증완료 | 논문 직접 인용
A | nu_f12 | 섬유 주 포아송비 | 0.26 | - | Zhang et al. 2022, Ceram. Int. 48:3109-3124 Table 1 | 검증완료 | 논문 직접 인용
A | Xf,t | 섬유 축방향 인장강도 | 3580 | MPa | Zhang et al. 2022, Ceram. Int. 48:3109-3124 Table 1 | 검증완료 | 얀 강도 환산의 상한 기준
A | Xf,c | 섬유 축방향 압축강도 | 2470 | MPa | Zhang et al. 2022, Ceram. Int. 48:3109-3124 Table 1 | 검증완료 | 논문 직접 인용
A | alpha_f1 | 섬유 축방향 열팽창계수 | -3e-07 | 1/K | Zhang et al. 2022, Ceram. Int. 48:3109-3124 Table 1 | 검증완료 | 음수. 기지와의 불일치가 잔류응력 원인
A | alpha_f2(3) | 섬유 횡방향 열팽창계수 | 3.1e-06 | 1/K | Zhang et al. 2022, Ceram. Int. 48:3109-3124 Table 1 | 검증완료 | 논문 직접 인용
B. SiC 기지 (논문 Table 2)
B | Em | 기지 탄성계수 | 350 | GPa | Zhang et al. 2022, Ceram. Int. 48:3109-3124 Table 2 [35-37] | 검증완료 | 논문 직접 인용
B | Gm | 기지 전단탄성계수 | 146 | GPa | Zhang et al. 2022, Ceram. Int. 48:3109-3124 Table 2 | 검증완료 | E/(2(1+nu))=145.83 과 0.11% 일치 (자기무모순 확인)
B | nu_m | 기지 포아송비 | 0.2 | - | Zhang et al. 2022, Ceram. Int. 48:3109-3124 Table 2 | 검증완료 | 논문 직접 인용
B | Xm,t(c) | 기지 인장=압축 강도 | 310 | MPa | Zhang et al. 2022, Ceram. Int. 48:3109-3124 Table 2 | 검증완료 | 논문이 인장·압축에 같은 값 하나만 제시
B | alpha_m | 기지 열팽창계수 | 4.5e-06 | 1/K | Zhang et al. 2022, Ceram. Int. 48:3109-3124 Table 2 | 검증완료 | 온도무관 상수 (논문 3.2.3)
C. RVE 형상 · 체적분율
C | Lx | RVE x 방향 치수 | 3.5 | mm | Zhang et al. 2022, Ceram. Int. 48:3109-3124 3.2.1 | 검증완료 | 논문과 동일
C | Ly | RVE y 방향 치수 | 3.5 | mm | Zhang et al. 2022, Ceram. Int. 48:3109-3124 3.2.1 | 검증완료 | 논문과 동일
C | Lz | RVE 두께 | 0.44 | mm | 자체 TexGen 모델 | 미검증 | 논문은 0.4334 mm. 1.5% 차이 (영향 경미로 판단)
C | 타원 장축 | 얀 단면 타원 장축 | 1.28 | mm | Zhang et al. 2022, Ceram. Int. 48:3109-3124 3.2.1 | 검증완료 | 논문과 동일
C | 타원 단축 | 얀 단면 타원 단축 | 0.2 | mm | Zhang et al. 2022, Ceram. Int. 48:3109-3124 3.2.1 | 검증완료 | 논문과 동일
C | V_RVE | RVE 총 체적 | 5.39 | mm^3 | 메쉬 적분 (자체 검증) | 검증완료 | 3.5 x 3.5 x 0.44 와 정확히 일치
C | Vf_tow | 얀 내부 섬유체적분율 | 0.79194 | - | 얀 물성 역산 (논문 미기재) | 검증완료 | 이 값에서 전체 Vf=0.400 이 재현됨
C | V_tow/V_RVE | 얀(tow) 체적분율 | 0.5051 | - | 메쉬 적분 | 검증완료 | 자체 계산
C | Vf_total | 전체 섬유체적분율 | 0.4 | - | 0.79194 x 0.5051 | 검증완료 | 논문 명시값 40% 와 정확히 일치
C | N_elem | C3D4 요소 개수 | 174405 | 개 | 자체 TexGen 메쉬 | 미검증 | 논문은 116,724개. 1.5배 조밀 (메쉬수렴성 미검증)
D. 얀 균질화 물성 (Chamis / Schapery)
D | Ey1 | 얀 축방향 탄성계수 | 254967.2 | MPa | Chamis 혼합법칙 [32] | 검증완료 | 재계산 오차 -0.000011%
D | Ey2 | 얀 횡방향 탄성계수 | 44321.74 | MPa | Chamis [32] | 검증완료 | 재계산 오차 -0.000013%
D | Ey3 | 얀 횡방향 탄성계수 | 44321.74 | MPa |  | 검증완료 | 횡등방성 가정
D | nu_y12 | 얀 주 포아송비 | 0.247516386 | - | Chamis 혼합법칙 | 검증완료 | 재계산 오차 +0.000006%
D | nu_y13 | 얀 주 포아송비 | 0.247516386 | - |  | 검증완료 | 횡등방성 가정
D | nu_y23 | 얀 횡방향 포아송비 | 0.395813581 | - | Ey2/(2Gy23)-1 | 검증완료 | 재계산 오차 +0.0048%
D | Gy12 | 얀 면내 전단탄성계수 | 26431.52 | MPa | Chamis [32] | 검증완료 | 재계산 오차 -0.0023%
D | Gy13 | 얀 면내 전단탄성계수 | 26431.52 | MPa |  | 검증완료 | 횡등방성 가정
D | Gy23 | 얀 횡방향 전단탄성계수 | 15876.67 | MPa | Chamis [32] | 검증완료 | 재계산 오차 -0.0014%
D | alpha_y1 | 얀 축방향 열팽창계수 | 1.070926e-06 | 1/K | Schapery 혼합법칙 [33] | 검증완료 | 재계산 오차 -0.00013%
D | alpha_y2 | 얀 횡방향 열팽창계수 | 3.324909e-06 | 1/K | Chamis CTE 식 | 검증완료 | 재계산 오차 -0.000007%
D | alpha_y3 | 얀 횡방향 열팽창계수 | 3.324909e-06 | 1/K |  | 검증완료 | 횡등방성 가정
E. 기지 UMAT 카드 (SIC_MATRIX_DAMAGE, constants=23~24)
E | PROPS 1 | 재료 분기 플래그 (2=기지) | 2 | - | UMAT 내부 규약 | 수치설정 | 물성 아님
E | PROPS 2 E | 기지 탄성계수 | 350000 | MPa | Zhang et al. 2022, Ceram. Int. 48:3109-3124 Table 2 | 검증완료 | 논문값 350 GPa
E | PROPS 3 NU | 기지 포아송비 | 0.2 | - | Zhang et al. 2022, Ceram. Int. 48:3109-3124 Table 2 | 검증완료 | 논문값
E | PROPS 4 XT | 기지 인장강도 (Weibull 평균) | 310 | MPa | Zhang et al. 2022, Ceram. Int. 48:3109-3124 Table 2 | 검증완료 | 요소별 Weibull 샘플링의 평균. 실측 310.093 (오차 0.030%)
E | PROPS 5 XC | 기지 압축강도 | 310 | MPa | Zhang et al. 2022, Ceram. Int. 48:3109-3124 Table 2 | 검증완료 | 초기 900 -> 논문값 310 으로 수정 완료
E | PROPS 6 AT | 인장 손상진화 지수 | 2 | - | 논문 미기재 | 임시값 | Gf>0 이면 크랙밴드 A_eff 로 덮어써짐
E | PROPS 7 AC | 압축 손상진화 지수 | 2 | - | 논문 미기재 | 임시값 | 미보정
E | PROPS 8 DMAXT | 인장 손상 상한 | 0.95 | - | 논문 미기재 | 임시값 | 최대점 이후 비물리적 재상승의 원인
E | PROPS 9 DMAXC | 압축 손상 상한 | 0.8 | - | 논문 미기재 | 임시값 | 미보정
E | PROPS 10 ETA | 점성 정규화 시간상수 | 0.02 | step time | 자체 수렴검사로 선정 | 수치설정 | 1.0x/0.5x/0.25x 검사 -> 0.5x 에서 강성 수렴 (0.87%)
E | PROPS 11 DJMAX | 증분당 손상 점프 상한 | 0.1 | - | 수치안정용 | 수치설정 | 물성 아님
E | PROPS 12 FREEZESTEP | 손상이 살아있는 마지막 Step | 3 | - | 해석 절차 설정 | 수치설정 | 냉각1+승온2+인장3. HOM Step(4~9)은 동결
E | PROPS 13 CLOSURE | 균열닫힘 강성회복 계수 | 0.05 | - | 논문 미기재 | 임시값 | 미보정
E | PROPS 14 PMIN | PNEWDT 하한 | 0.25 | - | 수치안정용 | 수치설정 | 물성 아님
E | PROPS 15 ENABLE | 손상 on/off 스위치 | 1 | - | 해석 설정 | 수치설정 | 무손상 기준해석시 0
E | PROPS 16 GFT | 기지 파괴에너지 (크랙밴드) | 0.018 | N/mm | 논문 미기재 | 임시값 | 요소크기 정규화용. 0.031->0.012->0.018 로 조정된 이력
E | PROPS 17 WEIBM | Weibull 형상모수 m | 5.1 | - | 논문 미기재 | 임시값 | 강도 산포 도입 (논문은 결정론적)
E | PROPS 18 SEED | Weibull 해시 시드 | 1 | - | 재현성 확보용 | 수치설정 | 좌표 해시 기반 결정론적
E | PROPS 19 CUTTRG | 컷백 트리거 배수 | 1.15 | - | 수치안정용 | 수치설정 | 물성 아님
E | PROPS 20 CUTSAF | 컷백 안전계수 | 0.75 | - | 수치안정용 | 수치설정 | 물성 아님
E | PROPS 21 CUTMXF | 컷백 최대 감쇠 | 0.5 | - | 수치안정용 | 수치설정 | 물성 아님
E | PROPS 22 I1GATE | 제1불변량 게이트 모드 | 1 | - | Zhang et al. 2022, Ceram. Int. 48:3109-3124 Eq.16 | 검증완료 | 논문 Eq.16 의 I1<=0 조건 구현
E | PROPS 23 WTLAG | 응력상태가중 1증분 지연 | 1 | - | 야코비안 일관성 확보 | 수치설정 | V2_4 발산 수정. 재료점 오차 7.36%->0.00%
E | PROPS 24 MCRIT | 기지 파손기준 선택 (V2_5) | 1 | - | Zhang et al. 2022, Ceram. Int. 48:3109-3124 Eq.15/16 | 검증완료 | PAPERCRIT 덱만. 1=논문 von Mises, 0=Rankine(V2_4)
F. 얀 UMAT 카드 (CSIC_YARN_DAMAGE, constants=31)
F | PROPS 1 | 재료 분기 플래그 (1=얀) | 1 | - | UMAT 내부 규약 | 수치설정 | 물성 아님
F | PROPS 2~10 | 얀 직교이방 탄성상수 9개 |  | MPa / - | Chamis 균질화 (구분 D 참조) | 검증완료 | E1,E2,E3,nu12,nu13,nu23,G12,G13,G23
F | PROPS 11 XT | 얀 축방향 인장강도 | 421 | MPa | 논문 Table 3 역보정 (논문 미기재) | 보정값 | ★핵심 보정값. Chamis 이론값 2835 MPa 의 14.8%
F | PROPS 12 XC | 얀 축방향 압축강도 | 1500 | MPa | 논문 미기재 | 임시값 | 미보정. 냉각 압축(-355MPa)에 여유 있어 영향 작음
F | PROPS 13 YT | 얀 횡방향 인장강도 | 80 | MPa | 논문 미기재 | 임시값 | 미보정. 횡손상률 88~93% 결정
F | PROPS 14 YC | 얀 횡방향 압축강도 | 350 | MPa | 논문 미기재 | 임시값 | 미보정
F | PROPS 15 S12 | 면내 전단강도 | 120 | MPa | 논문 미기재 | 임시값 | 미보정
F | PROPS 16 S13 | 면외 전단강도 | 120 | MPa | 논문 미기재 | 임시값 | 미보정
F | PROPS 17 S23 | 횡방향 전단강도 | 100 | MPa | 논문 미기재 | 임시값 | 미보정
F | PROPS 18 A1T | 축방향 인장 손상진화 지수 | 2 | - | 논문 미기재 | 임시값 | ★크랙밴드(Gf) 정규화 없음 -> eta·메쉬 의존의 근본원인
F | PROPS 19 A1C | 축방향 압축 손상진화 지수 | 2 | - | 논문 미기재 | 임시값 | 미보정
F | PROPS 20 ATT | 횡방향 인장 손상진화 지수 | 2 | - | 논문 미기재 | 임시값 | 미보정
F | PROPS 21 ATC | 횡방향 압축 손상진화 지수 | 2 | - | 논문 미기재 | 임시값 | 미보정
F | PROPS 22 DMAX1 | 축방향 손상 상한 | 0.95 | - | 논문 미기재 | 임시값 | 미보정
F | PROPS 23 DMAXT | 횡방향 손상 상한 | 0.9 | - | 논문 미기재 | 임시값 | 최대점 이후 재상승 원인 중 하나
F | PROPS 24 ETA | 점성 정규화 시간상수 | 0.01 | step time | 자체 수렴검사로 선정 | 수치설정 | 기지 ETA 의 절반으로 유지
F | PROPS 25 DJMAX | 증분당 손상 점프 상한 | 0.1 | - | 수치안정용 | 수치설정 | 물성 아님
F | PROPS 26 FREEZESTEP | 손상이 살아있는 마지막 Step | 3 | - | 해석 절차 설정 | 수치설정 | 기지 PROPS12 와 동일해야 함
F | PROPS 27 PMIN | PNEWDT 하한 | 0.25 | - | 수치안정용 | 수치설정 | 물성 아님
F | PROPS 28 ENABLE | 손상 on/off 스위치 | 1 | - | 해석 설정 | 수치설정 | 무손상 기준해석시 0
F | PROPS 29 CUTTRG | 컷백 트리거 배수 | 1.15 | - | 수치안정용 | 수치설정 | 물성 아님
F | PROPS 30 CUTSAF | 컷백 안전계수 | 0.75 | - | 수치안정용 | 수치설정 | 물성 아님
F | PROPS 31 CUTMXF | 컷백 최대 감쇠 | 0.5 | - | 수치안정용 | 수치설정 | 물성 아님
G. 해석 조건
G | T_process | 공정(무응력) 온도 | 1050 | degC | Zhang et al. 2022, Ceram. Int. 48:3109-3124 3.2.4 / *Expansion zero | 검증완료 | 논문과 동일
G | T_room | 냉각 도달 온도 | 23 | degC | Zhang et al. 2022, Ceram. Int. 48:3109-3124 3.2.4 | 검증완료 | 논문과 동일
G | T_test | 시험 온도 (3 조건) |  | degC | Zhang et al. 2022, Ceram. Int. 48:3109-3124 Table 3 | 검증완료 | 23 / 500 / 1000 degC
G | 기계변형률 span | 인장 Step 목표 기계변형률 | 0.005334 | - | 자체 설정 | 수치설정 | ★세 온도에서 반드시 동일해야 비교 가능 (속도 의존성)
G | PBC | 주기경계조건 |  | - | Zhang et al. 2022, Ceram. Int. 48:3109-3124 3.2.2 [31] | 검증완료 | Driver 반력 0, 평균응력 잔차 4.0e-8 (기계정밀도)
H. 논문 검증 목표 (Table 3)
H | 23C 실험 | 인장강도 실험값 | 116.17 | MPa | Zhang et al. 2022, Ceram. Int. 48:3109-3124 Table 3 | 검증완료 | 표준편차 +-8.78
H | 23C 해석 | 인장강도 논문 해석값 | 128.45 | MPa | Zhang et al. 2022, Ceram. Int. 48:3109-3124 Table 3 | 검증완료 | ★XT=421 보정의 목표값. 실험 대비 오차 10.31%
H | 500C 실험 | 인장강도 실험값 | 160.19 | MPa | Zhang et al. 2022, Ceram. Int. 48:3109-3124 Table 3 | 검증완료 | 표준편차 +-14.83
H | 500C 해석 | 인장강도 논문 해석값 | 179.42 | MPa | Zhang et al. 2022, Ceram. Int. 48:3109-3124 Table 3 | 검증완료 | 실험 대비 오차 12.00%
H | 1000C 실험 | 인장강도 실험값 | 173.28 | MPa | Zhang et al. 2022, Ceram. Int. 48:3109-3124 Table 3 | 검증완료 | 표준편차 +-12.94
H | 1000C 해석 | 인장강도 논문 해석값 | 199.15 | MPa | Zhang et al. 2022, Ceram. Int. 48:3109-3124 Table 3 | 검증완료 | 실험 대비 오차 14.93%

## 균질화검증
얀 물성 균질화 재검증 (Chamis 강성 / Schapery·Chamis 열팽창)
아래 파란 셀이 입력이다. Vf_tow 를 바꾸면 계산열이 전부 갱신된다.
입력값 |  |  |  | 계산 결과 vs UMAT 카드 값
기호 | 값 | 단위 | 출처 | 물성 | 식으로 계산 | UMAT 카드값 | 오차 %
Ef1 | 230000 | MPa | 논문 Table 1 | Ey1 |  | 254967.2
Ef2 | 40000 | MPa | 논문 Table 1 | Ey2 |  | 44321.74
Gf12 | 24000 | MPa | 논문 Table 1 | Gy12 |  | 26431.52
Gf23 | 14300 | MPa | 논문 Table 1 | Gy23 |  | 15876.67
nu_f12 | 0.26 | - | 논문 Table 1 | nu_y12 |  | 0.247516386
alpha_f1 | -3e-07 | 1/K | 논문 Table 1 | nu_y23 |  | 0.395813581
alpha_f2 | 3.1e-06 | 1/K | 논문 Table 1 | alpha_y1 |  | 1.070926e-06
Em | 350000 | MPa | 논문 Table 2 | alpha_y2 |  | 3.324909e-06
nu_m | 0.2 | - | 논문 Table 2
alpha_m | 4.5e-06 | 1/K | 논문 Table 2 | 판정
Vf_tow | 0.79194 | - | 역산 (논문 미기재)
|  |  |  | 참고: Chamis 이론 얀 인장강도 |  | MPa |  | <- 현재 보정값 421 MPa 이 Chamis 이론값에서 차지하는 비율

## 검증요약
검증 상태 요약
상태 | 개수 | 의미
검증완료 |  | 논문 직접 인용, 또는 유도 후 수치 재검증 완료. 그대로 사용 가능
보정값 |  | 논문에 값이 없어 Table 3 결과에 맞춰 역보정. 재현이 아닌 보정임을 논문에 명시 필요
임시값 |  | 논문에 값이 없고 아직 보정도 안 됨. 결과 민감도 확인 필요
수치설정 |  | 물성이 아닌 수치해석 파라미터. 물리적 의미 없음
미검증 |  | 논문과 다르게 설정했고 영향을 아직 확인 못 함
합계
우선 처리 대상
항목 | 내용
얀 PROPS 18 A1T | 얀 축방향에 크랙밴드(Gf) 정규화가 없어 eta·메쉬 의존성의 근본 원인. eta 반감당 최대응력 4% 변동, 수렴점 없음. UMAT 수정 필요
얀 PROPS 11 XT | 보정값 421 MPa 은 Chamis 이론값의 14.8%. 논문에 없는 값을 역보정한 것이므로 "재현"이 아니라 "보정"임을 반드시 명시
얀 PROPS 13 YT | 횡방향 손상률(모델 88~93% vs 논문 99%)을 좌우하는데 미보정
기지 PROPS 8/9 DMAX | 손상 상한 때문에 잔류강성이 남아 최대점 이후 응력이 비물리적으로 재상승
C. 요소 개수 | 174,405개 (논문 116,724개). 메쉬 수렴성 미검증. 단 얀 정규화가 없으면 수렴점 자체가 존재하지 않음
C. RVE 두께 | 0.44 mm (논문 0.4334 mm). 1.5% 차이, 영향 미확인